## Arkusz1
Results of the EPMA analyses of Aravalli chlorite; based on 28 oxygens (with Fe2+/Fe3+ and OH calculated assuming full site occupancy)
| #1 | #2 | #3 | #4 | #5 | #6 | #7 | #8 | #9 | #10 | #11 | #12 | #13 | #14 | #15 | #16 | #17 | #18 | #19 | #20 | #21 | #22 | #23 | #24 | #25
Variety | ripidolite | ripidolite | ripidolite | ripidolite | ripidolite | ripidolite | ripidolite | ripidolite | ripidolite | ripidolite | ripidolite | ripidolite | ripidolite | ripidolite | ripidolite | ripidolite | ripidolite | ripidolite | ripidolite | ripidolite | ripidolite | ripidolite | ripidolite | ripidolite | ripidolite
Wt% Oxides
SiO2 | 26.176 | 25.96 | 26.136 | 26.153 | 26.784 | 26.597 | 26.208 | 27.466 | 26.019 | 26.52 | 25.849 | 25.688 | 26.179 | 26.427 | 25.706 | 25.37 | 25.993 | 25.825 | 25.371 | 26.027 | 26.651 | 25.673 | 26.435 | 25.63 | 25.855
TiO2 | 0.078 | 0.029 | 0.085 | 0.116 | 0.044 | 0.14 | 0.094 | 0.08 | 0.052 | 0.039 | 0.04 | 0.065 | 0.075 | 0.103 | 0.072 | 0.086 | 0.085 | 0.061 | 0.075 | 0.041 | 0.062 | 0.008 | 0.135 | 0.076 | 0.069
Al2O3 | 21.55 | 21.588 | 21.538 | 21.632 | 20.363 | 21.199 | 21.938 | 21.631 | 21.523 | 21.774 | 21.826 | 21.92 | 21.055 | 20.95 | 20.872 | 21.972 | 21.446 | 22.124 | 22.372 | 21.705 | 21.309 | 21.954 | 21.277 | 22.489 | 21.585
Cr2O3 | 0.024 | 0.06 | 0.129 | 0.08 | 0.102 | 0.095 | 0.118 | 0.087 | 0.131 | 0.04 | 0.064 | 0.065 | 0.027 | 0.104 | 0.01 | 0.048 | 0.046 | 0.019 | 0.07 | 0.036 | 0 | 0.061 | 0 | 0.049 | 0.043
MgO | 19.49 | 19.283 | 18.876 | 18.903 | 19.678 | 19.166 | 19.322 | 18.393 | 18.564 | 18.661 | 18.338 | 18.206 | 19.231 | 19.02 | 18.335 | 19.42 | 19.407 | 19.192 | 19.513 | 20.075 | 20.496 | 19.127 | 20.332 | 19.626 | 19.945
CaO | 0.034 | 0.01 | 0.025 | 0.021 | 0.002 | 0.028 | 0.075 | 0.084 | 0 | 0.004 | 0 | 0 | 0.004 | 0.004 | 0.031 | 0.78 | 0.222 | 0.013 | 0 | 0 | 0 | 0.024 | 0.023 | 0.001 | 0.05
MnO | 0.212 | 0.194 | 0.117 | 0.211 | 0.195 | 0.153 | 0.197 | 0.27 | 0.116 | 0.163 | 0.175 | 0.182 | 0.208 | 0.074 | 0.14 | 0.219 | 0.05 | 0.248 | 0.177 | 0.146 | 0.241 | 0.195 | 0.09 | 0.207 | 0.215
FeO | 19.775 | 20.036 | 20.04 | 20.148 | 20.081 | 19.663 | 20.613 | 18.997 | 20.272 | 20.074 | 21.202 | 21.184 | 20.926 | 20.511 | 21.476 | 18.484 | 19.217 | 19.333 | 18.88 | 19.022 | 19.018 | 19.886 | 18.935 | 18.958 | 19.416
Na2O | 0.026 | 0 | 0.093 | 0.029 | 0.036 | 0.011 | 0.063 | 0 | 0 | 0 | 0.028 | 0 | 0.016 | 0.026 | 0.017 | 0.03 | 0.037 | 0.034 | 0.044 | 0.026 | 0.001 | 0 | 0.009 | 0 | 0.006
K2O | 0 | 0 | 0.007 | 0 | 0.035 | 0 | 0.004 | 0.011 | 0 | 0 | 0.023 | 0 | 0 | 0.009 | 0 | 0.005 | 0.046 | 0 | 0.009 | 0 | 0 | 0 | 0.022 | 0 | 0.017
H2O | 11.69 | 11.64 | 11.631 | 11.657 | 11.663 | 11.666 | 11.808 | 11.743 | 11.575 | 11.684 | 11.625 | 11.593 | 11.665 | 11.634 | 11.474 | 11.585 | 11.603 | 11.643 | 11.615 | 11.695 | 11.799 | 11.614 | 11.733 | 11.694 | 11.672
Total | 99.055 | 98.8 | 98.677 | 98.95 | 98.983 | 98.718 | 100.44 | 98.762 | 98.252 | 98.959 | 99.17 | 98.903 | 99.386 | 98.862 | 98.133 | 97.999 | 98.152 | 98.492 | 98.126 | 98.773 | 99.577 | 98.542 | 98.991 | 98.73 | 98.873
Formula
Si | 5.3687 | 5.3457 | 5.3858 | 5.3779 | 5.504 | 5.4618 | 5.314 | 5.5885 | 5.3903 | 5.4358 | 5.3311 | 5.315 | 5.3758 | 5.4472 | 5.3666 | 5.2411 | 5.3695 | 5.3179 | 5.2327 | 5.3307 | 5.414 | 5.2982 | 5.4004 | 5.2568 | 5.301
AlIV | 2.6313 | 2.6543 | 2.6142 | 2.6221 | 2.496 | 2.5382 | 2.686 | 2.4115 | 2.6097 | 2.5642 | 2.6689 | 2.685 | 2.6242 | 2.5528 | 2.6334 | 2.7589 | 2.6305 | 2.6821 | 2.7673 | 2.6693 | 2.586 | 2.7018 | 2.5996 | 2.7432 | 2.699
AlVI | 2.5817 | 2.5891 | 2.622 | 2.6244 | 2.4415 | 2.5992 | 2.5668 | 2.7982 | 2.6501 | 2.7045 | 2.6401 | 2.6613 | 2.4818 | 2.5395 | 2.5113 | 2.6033 | 2.5956 | 2.6902 | 2.6791 | 2.578 | 2.52 | 2.6423 | 2.5275 | 2.695 | 2.5294
Ti | 0.012031 | 0.0044911 | 0.013173 | 0.017939 | 0.0068001 | 0.021621 | 0.014334 | 0.012242 | 0.0081019 | 0.0060118 | 0.0062042 | 0.010114 | 0.011583 | 0.015967 | 0.011305 | 0.013362 | 0.013205 | 0.0094468 | 0.011633 | 0.0063154 | 0.0094722 | 0.0012417 | 0.020741 | 0.011723 | 0.010639
Cr | 0.0038919 | 0.0097688 | 0.021018 | 0.013007 | 0.016573 | 0.015425 | 0.018917 | 0.013996 | 0.021458 | 0.0064824 | 0.010436 | 0.010634 | 0.0043837 | 0.016949 | 0.0016506 | 0.0078403 | 0.0075132 | 0.0030935 | 0.011415 | 0.0058298 | 0 | 0.0099534 | 0 | 0.0079462 | 0.0069706
Fe3+ | 0 | 0 | 0.01307 | 0.023142 | 0 | 0.064308 | 0 | 0.23394 | 0.043197 | 0.087814 | 0 | 0.003956 | 0 | 0.013988 | 0 | 0 | 0 | 0.01053 | 0 | 0 | 0 | 0 | 0 | 0 | 0
Fe2+ | 3.4046 | 3.47 | 3.4406 | 3.4418 | 3.4692 | 3.3126 | 3.5343 | 2.9987 | 3.4692 | 3.3533 | 3.6654 | 3.6618 | 3.644 | 3.5218 | 3.793 | 3.249 | 3.3295 | 3.3189 | 3.286 | 3.2924 | 3.2509 | 3.452 | 3.251 | 3.259 | 3.3908
Mn | 0.036831 | 0.033839 | 0.020422 | 0.036753 | 0.033943 | 0.026614 | 0.033835 | 0.046534 | 0.020356 | 0.0283 | 0.030572 | 0.031898 | 0.03618 | 0.01292 | 0.024757 | 0.038323 | 0.008749 | 0.043258 | 0.030922 | 0.02533 | 0.04147 | 0.034088 | 0.015574 | 0.035963 | 0.037339
Mg | 5.9589 | 5.9192 | 5.7984 | 5.7945 | 6.028 | 5.8671 | 5.8402 | 5.5788 | 5.7331 | 5.7018 | 5.6379 | 5.6154 | 5.8868 | 5.8442 | 5.706 | 5.9806 | 5.9762 | 5.8913 | 5.9993 | 6.1293 | 6.2067 | 5.8842 | 6.1918 | 6.0006 | 6.0958
Ni | 0 | 0 | 0 | 0 | 0 | 0 | 0 | 0 | 0 | 0 | 0 | 0 | 0 | 0 | 0 | 0 | 0 | 0 | 0 | 0 | 0 | 0 | 0 | 0 | 0
Zn | 0 | 0 | 0 | 0 | 0 | 0 | 0 | 0 | 0 | 0 | 0 | 0 | 0 | 0 | 0 | 0 | 0 | 0 | 0 | 0 | 0 | 0 | 0 | 0 | 0
Ca | 0.007472 | 0.0022065 | 0.00552 | 0.0046271 | 0.00044038 | 0.006161 | 0.016295 | 0.018313 | 0 | 0.0008785 | 0 | 0 | 0.00088013 | 0.00088344 | 0.0069346 | 0.17266 | 0.049139 | 0.0028684 | 0 | 0 | 0 | 0.0053071 | 0.0050346 | 0.00021977 | 0.010984
Na | 0.02068 | 0 | 0.074319 | 0.023126 | 0.028689 | 0.00876 | 0.049538 | 0 | 0 | 0 | 0.022395 | 0 | 0.012742 | 0.020783 | 0.013763 | 0.024035 | 0.029641 | 0.027151 | 0.035193 | 0.020651 | 0.0007878 | 0 | 0.0071301 | 0 | 0.0047706
K | 0 | 0 | 0.0036798 | 0 | 0.018348 | 0 | 0.002069 | 0.0057096 | 0 | 0 | 0.012101 | 0 | 0 | 0.0047324 | 0 | 0.0026351 | 0.024241 | 0 | 0.0047353 | 0 | 0 | 0 | 0.011465 | 0 | 0.0088916
OH* | 16 | 16 | 16 | 16 | 16 | 16 | 16 | 16 | 16 | 16 | 16 | 16 | 16 | 16 | 16 | 16 | 16 | 16 | 16 | 16 | 16 | 16 | 16 | 16 | 16
Total Cations | 36.0261 | 36.0287 | 36.0122 | 35.9793 | 36.0435 | 35.9218 | 36.0762 | 35.7064 | 35.9454 | 35.8891 | 36.025 | 35.995 | 36.0784 | 35.9917 | 36.0687 | 36.0917 | 36.0338 | 35.9967 | 36.0582 | 36.0577 | 36.0294 | 36.0291 | 36.0303 | 36.0105 | 36.0957
Fe/(Fe+Mg) | 0.3636 | 0.36957 | 0.37329 | 0.37421 | 0.36528 | 0.36531 | 0.37701 | 0.36687 | 0.3799 | 0.37637 | 0.39399 | 0.39497 | 0.38234 | 0.37695 | 0.3993 | 0.35202 | 0.35779 | 0.36108 | 0.35389 | 0.34945 | 0.34373 | 0.36974 | 0.34429 | 0.35196 | 0.35743
Geothermometry [oC]
ZF 1995 | 294.7392 | 296.6226 | 292.0212 | 292.7656 | 280.2109 | 284.6956 | 299.2965 | 271.0954 | 290.9165 | 286.4232 | 295.8912 | 297.5073 | 292.2317 | 285.1585 | 291.6249 | 309.3692 | 295.197 | 300.3663 | 310.0894 | 300.0933 | 291.7833 | 301.6489 | 293.1799 | 307.7096 | 302.5082
CN 1985 | 296.8134 | 299.2537 | 295.0013 | 295.8317 | 282.449 | 286.9343 | 302.621 | 273.486 | 294.5151 | 289.6938 | 300.8033 | 302.5099 | 296.0573 | 288.4841 | 297.0354 | 310.3543 | 296.7283 | 302.2026 | 311.2491 | 300.8427 | 292.0028 | 304.2932 | 293.4506 | 308.69 | 304.0022
KM 1987 | 323.8979 | 326.7778 | 322.8071 | 323.7048 | 309.6787 | 314.1597 | 330.6922 | 300.846 | 322.8124 | 317.7357 | 330.1368 | 331.9136 | 324.5332 | 316.5709 | 326.7687 | 336.5602 | 323.3819 | 329.0928 | 337.5926 | 326.8714 | 317.6197 | 331.8227 | 319.1068 | 334.8939 | 330.6187