## DatosSI
[7 empty] | Código Estructural | [6 empty] | Edad |  |  | Carbonatación |  |  |  |  | Comparativa
Num. | Edif/Elem. | Exposición | Nivel | Situación relativa | orientación | Distancia mar | Cenv | Cair | a | b | fck | fcm | K(CE) | t0 | tf | Edad | c | Kc Modelo simp real | fck | Kap,carb | K co2 | Kap/Kco2
1 | 1.1 | XC3 | 0 | A | N | 0.1 | 1 | 0.7 | 1800 | -1.7 | 21.9 | 29.9 | 3.905976 | 1970 | 2014 | 44 | 45 | 6.784005 | 21.9 | 3.91 | 6.78 | 1.734015
2 | 1.2 | XC3 | 0 | A | S | 0.1 | 1 | 0.7 | 1800 | -1.7 | 26.6 | 34.6 | 3.047482 | 1970 | 2014 | 44 | 50 | 7.537784 | 26.6 | 3.05 | 7.54 | 2.472131
3 | 2.1 | XC1 | -1 | B | I | 5 | 1 | 1 | 1800 | -1.7 | 45.3 | 53.3 | 2.088509 | 2003 | 2012 | 9 | 10 | 3.333333 | 45.3 | 2.09 | 3.33 | 1.593301
4 | 2.2 | XC3 | -1 | A | O | 5 | 1 | 1 | 1800 | -1.7 | 61.1 | 69.1 | 1.343259 | 2003 | 2012 | 9 | 5 | 1.666667 | 61.1 | 1.34 | 1.67 | 1.246269
5 | 2.3 | XC1 | -1 | B | I | 5 | 1 | 1 | 1800 | -1.7 | 46.9 | 54.9 | 1.986093 | 2003 | 2012 | 9 | 10 | 3.333333 | 46.9 | 1.99 | 3.33 | 1.673367
6 | 2.4 | XC1 | -1 | B | I | 5 | 1 | 1 | 1800 | -1.7 | 47.9 | 55.9 | 1.926072 | 2003 | 2012 | 9 | 10 | 3.333333 | 47.9 | 1.93 | 3.33 | 1.725389
7 | 2.5 | XC2 | -1 | C | I | 5 | 0.3 | 1 | 1800 | -1.7 | 42.8 | 50.8 | 0.6798693 | 2003 | 2012 | 9 | 10 | 3.333333 | 42.8 | 0.68 | 3.33 | 4.897059
8 | 3.1 | XC1 | 0 | B | I | 11.67 | 1 | 0.7 | 1800 | -1.7 | 12.3 | 20.3 | 7.544445 | 1980 | 2004 | 24 | 30 | 6.123724 | 12.3 | 7.54 | 6.12 | 0.8116711
9 | 3.2 | XC1 | 0 | B | I | 11.67 | 1 | 0.7 | 1800 | -1.7 | 18.9 | 26.9 | 4.675108 | 1980 | 2004 | 24 | 55 | 11.22683 | 18.9 | 4.68 | 11.23 | 2.399573
10 | 4.1 | XC3 | 0 | A | S | 0.77 | 1 | 0.7 | 1800 | -1.7 | 9.7 | 17.7 | 9.523926 | 1997 | 2006 | 9 | 85 | 28.33333 | 9.7 | 9.52 | 28.33 | 2.97584
11 | 4.2 | XC3 | 0 | A | E | 0.77 | 1 | 0.7 | 1800 | -1.7 | 12.6 | 20.6 | 7.358618 | 1997 | 2006 | 9 | 55 | 18.33333 | 12.6 | 7.36 | 18.33 | 2.490489
12 | 5.1 | XC3 | 0 | D | E | 0.12 | 1 | 0.7 | 1800 | -1.7 | 29.6 | 37.6 | 2.645765 | 1976 | 2001 | 25 | 20 | 4 | 29.6 | 2.65 | 4 | 1.509434
13 | 6.1 | XC3 | -1 | A | N | 0.31 | 1 | 0.7 | 1800 | -1.7 | 22.7 | 30.7 | 3.734524 | 1986 | 2005 | 19 | 45 | 10.32371 | 22.7 | 3.73 | 10.32 | 2.766756
14 | 6.2 | XC3 | -1 | A | N | 0.31 | 1 | 0.7 | 1800 | -1.7 | 23.8 | 31.8 | 3.517584 | 1986 | 2005 | 19 | 40 | 9.176629 | 23.8 | 3.52 | 9.18 | 2.607955
15 | 7.1 | XC3 | 0 | A | E | 0.23 | 1 | 0.7 | 1800 | -1.7 | 33 | 41 | 2.283694 | 1986 | 2006 | 20 | 25 | 5.59017 | 33 | 2.28 | 5.59 | 2.451754
16 | 7.2 | XC3 | 0 | A | N | 0.23 | 1 | 0.7 | 1800 | -1.7 | 46.2 | 54.2 | 1.420927 | 1986 | 2006 | 20 | 20 | 4.472136 | 46.2 | 1.42 | 4.47 | 3.147887
17 | 7.3 | XC4 | 5 | E | NSEO | 0.23 | 0.5 | 0.7 | 1800 | -1.7 | 35.6 | 43.6 | 1.028522 | 1986 | 2006 | 20 | 30 | 6.708204 | 35.6 | 1.03 | 6.71 | 6.514563
18 | 7.4 | XC4 | 5 | E | NSEO | 0.23 | 0.5 | 0.7 | 1800 | -1.7 | 40.5 | 48.5 | 0.8581824 | 1986 | 2006 | 20 | 25 | 5.59017 | 40.5 | 0.86 | 5.59 | 6.5
19 | 8.1 | XC3 | -1 | A | O | 11.67 | 1 | 0.7 | 1800 | -1.7 | 9.4 | 17.4 | 9.804757 | 1979 | 2007 | 28 | 65 | 12.28385 | 9.4 | 9.8 | 12.28 | 1.253061
20 | 8.2 | XC1 | -1 | B | I | 11.67 | 1 | 0.7 | 1800 | -1.7 | 12.2 | 20.2 | 7.608048 | 1979 | 2007 | 28 | 85 | 16.06349 | 12.2 | 7.61 | 16.06 | 2.110381
21 | 9.1 | XC3 | 0 | A | S | 6.67 | 1 | 0.7 | 1800 | -1.7 | 9.3 | 17.3 | 9.901299 | 1979 | 2007 | 28 | 50 | 9.449112 | 9.3 | 9.9 | 9.45 | 0.9545455
22 | 9.2 | XC3 | 0 | A | S | 6.67 | 1 | 0.7 | 1800 | -1.7 | 10.9 | 18.9 | 8.518938 | 1979 | 2007 | 28 | 45 | 8.504201 | 10.9 | 8.52 | 8.5 | 0.9976526
23 | 10.1 | XC1 | -1 | B | I | 0.11 | 1 | 0.7 | 1800 | -1.7 | 32.8 | 40.8 | 2.302758 | 1980 | 2019 | 39 | 18 | 2.882307 | 32.8 | 2.3 | 2.88 | 1.252174
24 | 10.2 | XC2 | -1 | C | I | 0.11 | 0.3 | 0.7 | 1800 | -1.7 | 21.8 | 29.8 | 1.178485 | 1980 | 2019 | 39 | 0 | 0 | 21.8 | 1.18 | 0 | 0
25 | 10.3 | XC3 | 0 | D | E | 0.11 | 1 | 0.7 | 1800 | -1.7 | 14.1 | 22.1 | 6.529857 | 1980 | 2019 | 39 | 77 | 12.32987 | 14.1 | 6.53 | 12.33 | 1.888208
26 | 10.4 | XC3 | 5 | D | I | 0.11 | 1 | 0.7 | 1800 | -1.7 | 11.8 | 19.8 | 7.871178 | 1980 | 2019 | 39 | 51 | 8.166536 | 11.8 | 7.87 | 8.17 | 1.038119
27 | 10.5 | XC4 | 6 | E | S | 0.11 | 0.5 | 0.7 | 1800 | -1.7 | 16.7 | 24.7 | 2.702438 | 1980 | 2019 | 39 | 55 | 8.807048 | 16.7 | 2.7 | 8.81 | 3.262963
28 | 11.1 | XC3 | 0 | A |  | 1.32 | 1 | 0.7 | 1800 | -1.7 | 11 | 19 | 8.442857 | 1962 | 2020 | 58 | 84 | 11.02974 | 11 | 8.44 | 11.03 | 1.306872
29 | 11.2 | XC3 | 0 | A |  | 1.32 | 1 | 0.7 | 1800 | -1.7 | 11.8 | 19.8 | 7.871178 | 1962 | 2020 | 58 | 92 | 12.08019 | 11.8 | 7.87 | 12.08 | 1.534943
30 | 11.3 | XC1 | 0 | B |  | 1.32 | 1 | 0.7 | 1800 | -1.7 | 12.2 | 20.2 | 7.608048 | 1962 | 2020 | 58 | 58 | 7.615773 | 12.2 | 7.61 | 7.62 | 1.001314
31 | 11.4 | XC3 | 0 | A |  | 1.32 | 1 | 0.7 | 1800 | -1.7 | 10.5 | 18.5 | 8.834431 | 1962 | 2020 | 58 | 35 | 4.595725 | 10.5 | 8.83 | 4.6 | 0.5209513
32 | 11.5 | XC3 | 1 | D |  | 1.32 | 1 | 0.7 | 1800 | -1.7 | 3.7 | 11.7 | 19.25106 | 1962 | 2020 | 58 | 85 | 11.16105 | 3.7 | 19.25 | 11.16 | 0.5797403
33 | 11.6 | XC3 | 2 | D |  | 1.32 | 1 | 0.7 | 1800 | -1.7 | 10.4 | 18.4 | 8.916209 | 1962 | 2020 | 58 | 96 | 12.60542 | 10.4 | 8.92 | 12.61 | 1.413677
34 | 11.7 | XC3 | 3 | D |  | 1.32 | 1 | 0.7 | 1800 | -1.7 | 8.8 | 16.8 | 10.40746 | 1962 | 2020 | 58 | 57 | 7.484467 | 8.8 | 10.41 | 7.48 | 0.7185399
35 | 11.8 | XC3 | 4 | D |  | 1.32 | 1 | 0.7 | 1800 | -1.7 | 9 | 17 | 10.20017 | 1962 | 2020 | 58 | 87 | 11.42366 | 9 | 10.2 | 11.42 | 1.119608
36 | 12.1 | XC1 | -1 | B |  | 37.64 | 1 | 0.7 | 1800 | -1.7 | 8.4 | 16.4 | 10.84266 | 1978 | 2020 | 42 | 78 | 12.03566 | 8.4 | 10.84 | 12.04 | 1.110701
37 | 12.2 | XC1 | -1 | B |  | 37.64 | 1 | 0.7 | 1800 | -1.7 | 7.3 | 15.3 | 12.20099 | 1978 | 2020 | 42 | 105 | 16.20185 | 7.3 | 12.2 | 16.2 | 1.327869
38 | 12.3 | XC1 | -1 | B |  | 37.64 | 1 | 0.7 | 1800 | -1.7 | 5.6 | 13.6 | 14.90577 | 1978 | 2020 | 42 | 85 | 13.11578 | 5.6 | 14.91 | 13.12 | 0.8799463
39 | 12.4 | XC1 | -1 | B |  | 37.64 | 1 | 0.7 | 1800 | -1.7 | 11.5 | 19.5 | 8.078146 | 1978 | 2020 | 42 | 70 | 10.80123 | 11.5 | 8.08 | 10.8 | 1.336634
40 | 13.1 | XC2 | -1 | C |  | 0.5 | 0.3 | 0.7 | 1800 | -1.7 | 22.6 | 30.6 | 1.126589 | 1978 | 2020 | 42 | 22 | 3.394674 | 22.6 | 1.13 | 3.39 | 3
41 | 13.2 | XC1 | -1 | B |  | 0.5 | 1 | 0.7 | 1800 | -1.7 | 28.2 | 36.2 | 2.822058 | 1978 | 2020 | 42 | 40 | 6.172134 | 28.2 | 2.82 | 6.17 | 2.187943
42 | 13.3 | XC3 | 0 | D |  | 0.5 | 1 | 0.7 | 1800 | -1.7 | 45.1 | 53.1 | 1.471329 | 1978 | 2020 | 42 | 18 | 2.77746 | 45.1 | 1.47 | 2.78 | 1.891156
43 | 13.4 | XC3 | 0 | D |  | 0.5 | 1 | 0.7 | 1800 | -1.7 | 36.3 | 44.3 | 2.002093 | 1978 | 2020 | 42 | 17 | 2.623157 | 36.3 | 2 | 2.62 | 1.31
44 | 13.5 | XC3 | 0 | D |  | 0.5 | 1 | 0.7 | 1800 | -1.7 | 41.2 | 49.2 | 1.675058 | 1978 | 2020 | 42 | 14 | 2.160247 | 41.2 | 1.68 | 2.16 | 1.285714
45 | 13.6 | XC3 | 0 | D |  | 0.5 | 1 | 0.7 | 1800 | -1.7 | 35.7 | 43.7 | 2.049048 | 1978 | 2020 | 42 | 23 | 3.548977 | 35.7 | 2.05 | 3.55 | 1.731707
46 | 13.7 | XC3 | 0 | D |  | 0.5 | 1 | 0.7 | 1800 | -1.7 | 41.4 | 49.4 | 1.663546 | 1978 | 2020 | 42 | 18 | 2.77746 | 41.4 | 1.66 | 2.78 | 1.674699
47 | 13.8 | XC4 | 5 | E |  | 0.5 | 0.5 | 0.7 | 1800 | -1.7 | 21.7 | 29.7 | 1.975398 | 1978 | 2020 | 42 | 58 | 8.949594 | 21.7 | 1.98 | 8.95 | 4.520202
48 | 14.1 | XC1 | -1 | B |  | 4 | 1 | 0.7 | 1800 | -1.7 | 16.5 | 24.5 | 5.480096 | 1960 | 2020 | 60 | 48 | 6.196773 | 16.5 | 5.48 | 6.2 | 1.131387
49 | 14.2 | XC1 | -1 | B |  | 4 | 1 | 0.7 | 1800 | -1.7 | 12.3 | 20.3 | 7.544445 | 1960 | 2020 | 60 | 35 | 4.518481 | 12.3 | 7.54 | 7.54 | 1
50 | 14.3 | XC1 | -1 | B |  | 4 | 1 | 0.7 | 1800 | -1.7 | 12.1 | 20.1 | 7.672506 | 1960 | 2020 | 60 | 29 | 3.743884 | 12.1 | 7.67 | 3.74 | 0.4876141
51 | 14.4 | XC3 | 0 | D |  | 4 | 1 | 0.7 | 1800 | -1.7 | 13.1 | 21.1 | 7.064645 | 1960 | 2020 | 60 | 49 | 6.325873 | 13.1 | 7.064645 | 6.325873 | 0.8954268
52 | 14.5 | XC3 | 0 | D |  | 4 | 1 | 0.7 | 1800 | -1.7 | 11.3 | 19.3 | 8.220971 | 1960 | 2020 | 60 | 21 | 2.711088 | 11.3 | 8.220971 | 2.711088 | 0.3297771
53 | 14.6 | XC1 | 0 | G |  | 4 | 1 | 0.7 | 1800 | -1.7 | 17.7 | 25.7 | 5.052243 | 1960 | 2020 | 60 | 12 | 1.549193 | 17.7 | 5.052243 | 1.549193 | 0.3066348
54 | 14.7 | XC3 | 0 | D |  | 4 | 1 | 0.7 | 1800 | -1.7 | 18.4 | 26.4 | 4.826628 | 1960 | 2020 | 60 | 25 | 3.227486 | 18.4 | 4.826628 | 3.227486 | 0.6686834
55 | 14.8 | XC3 | 0 | E |  | 4 | 0.5 | 0.7 | 1800 | -1.7 | 12.5 | 20.5 | 3.709873 | 1960 | 2020 | 60 | 71 | 9.166061 | 12.5 | 3.709873 | 9.166061 | 2.470721
56 | 14.9 | XC1 | 1 | G |  | 4 | 1 | 0.7 | 1800 | -1.7 | 11.3 | 19.3 | 8.220971 | 1960 | 2020 | 60 | 12 | 1.549193 | 11.3 | 8.220971 | 1.549193 | 0.1884441
57 | 14,10 | XC3 | 1 | E |  | 4 | 0.5 | 0.7 | 1800 | -1.7 | 7 | 15 | 6.309361 | 1960 | 2020 | 60 | 66 | 8.520563 | 7 | 6.309361 | 8.520563 | 1.350464
58 | 14.11 | XC3 | 4 | E |  | 4 | 0.5 | 0.7 | 1800 | -1.7 | 13.2 | 21.2 | 3.504044 | 1960 | 2020 | 60 | 109 | 14.07184 | 13.2 | 3.504044 | 14.07184 | 4.015885
59 | 14.12 | XC1 | 4 | G |  | 4 | 1 | 0.7 | 1800 | -1.7 | 12.6 | 20.6 | 7.358618 | 1960 | 2020 | 60 | 19 | 2.452889 | 12.6 | 7.358618 | 2.452889 | 0.3333356
60 | 14.13 | XC3 | 4 | E |  | 4 | 0.5 | 0.7 | 1800 | -1.7 | 12.9 | 20.9 | 3.589979 | 1960 | 2020 | 60 | 68 | 8.778762 | 12.9 | 3.589979 | 8.778762 | 2.445352
61 | 15.1 | XC2 | -1 | C |  | 6 | 0.3 | 0.7 | 1800 | -1.7 | 24.7 | 32.7 | 1.006377 | 1982 | 2020 | 38 | 0 | 0 | 24.7 | 1.006377 | 0 | 0
62 | 15.2 | XC2 | -1 | C |  | 6 | 0.3 | 0.7 | 1800 | -1.7 | 23.7 | 31.7 | 1.060941 | 1982 | 2020 | 38 | 0 | 0 | 23.7 | 1.060941 | 0 | 0
63 | 15.3 | XC2 | -1 | C |  | 6 | 0.3 | 0.7 | 1800 | -1.7 | 22.5 | 30.5 | 1.132875 | 1982 | 2020 | 38 | 0 | 0 | 22.5 | 1.132875 | 0 | 0
64 | 15.4 | XC2 | -1 | C |  | 6 | 0.3 | 0.7 | 1800 | -1.7 | 20.1 | 28.1 | 1.30224 | 1982 | 2020 | 38 | 15 | 2.433321 | 20.1 | 1.30224 | 2.433321 | 1.868566
65 | 15.5 | XC2 | -1 | C |  | 6 | 0.3 | 0.7 | 1800 | -1.7 | 18.1 | 26.1 | 1.476396 | 1982 | 2020 | 38 | 0 | 0 | 18.1 | 1.476396 | 0 | 0
66 | 15.6 | XC2 | -1 | C |  | 6 | 0.3 | 0.7 | 1800 | -1.7 | 19.5 | 27.5 | 1.350909 | 1982 | 2020 | 38 | 0 | 0 | 19.5 | 1.350909 | 0 | 0
67 | 16.1 | XC3 | -1 | F | NS | 0.4 | 1 | 0.7 | 1800 | -1.7 | 37.7 | 45.7 | 1.898948 | 1985 | 2021 | 36 | 19 | 3.166667 | 37.7 | 1.898948 | 3.166667 | 1.66759
68 | 16.2 | XC3 | -1 | F | N | 0.4 | 1 | 0.7 | 1800 | -1.7 | 25.5 | 33.5 | 3.219544 | 1985 | 2021 | 36 | 49 | 8.166667 | 25.5 | 3.219544 | 8.166667 | 2.536591
69 | 17.1 | XC3 | -1 | F | E | 19 | 1 | 0.7 | 1800 | -1.7 | 48 | 56 | 1.34416 | 1975 | 2021 | 46 | 25 | 3.686049 | 48 | 1.34416 | 3.686049 | 2.74227
70 | 17.2 | XC3 | -1 | F |  | 19 | 1 | 0.7 | 1800 | -1.7 | 39.2 | 47.2 | 1.797501 | 1975 | 2021 | 46 | 38 | 5.602794 | 39.2 | 1.797501 | 5.602794 | 3.116991
71 | 17.3 | XC3 | -1 | F |  | 19 | 1 | 0.7 | 1800 | -1.7 | 26.9 | 34.9 | 3.003083 | 1975 | 2021 | 46 | 76 | 11.20559 | 26.9 | 3.003083 | 11.20559 | 3.731362
72 | 17.4 | XC3 | -1 | F | E | 19 | 1 | 0.7 | 1800 | -1.7 | 18.9 | 26.9 | 4.675108 | 1975 | 2021 | 46 | 57 | 8.404192 | 18.9 | 4.675108 | 8.404192 | 1.797646
73 | 17.5 | XC3 | -1 | F |  | 19 | 1 | 0.7 | 1800 | -1.7 | 23.4 | 31.4 | 3.5941 | 1975 | 2021 | 46 | 42 | 6.192562 | 23.4 | 3.5941 | 6.192562 | 1.72298
74 | 17.6 | XC3 | -1 | F |  | 19 | 1 | 0.7 | 1800 | -1.7 | 17.3 | 25.3 | 5.188785 | 1975 | 2021 | 46 | 65 | 9.583727 | 17.3 | 5.188785 | 9.583727 | 1.847008
75 | 18.1 | XC3 | -1 | F |  | 0.4 | 1 | 0.7 | 1800 | -1.7 | 37.7 | 45.7 | 1.898948 | 1985 | 2022 | 37 | 19 | 3.123581 | 37.7 | 1.898948 | 3.123581 | 1.644901
76 | 18.2 | XC3 | -1 | F |  | 0.4 | 1 | 0.7 | 1800 | -1.7 | 25.5 | 33.5 | 3.219544 | 1985 | 2022 | 37 | 49 | 8.05555 | 25.5 | 3.219544 | 8.05555 | 2.502078
77 | 18.3 | XC1 | 0 | G |  | 0.4 | 1 | 0.7 | 1800 | -1.7 | 31.6 | 39.6 | 2.422639 | 1985 | 2022 | 37 | 10 | 1.64399 | 31.6 | 2.422639 | 1.64399 | 0.6785946
78 | 19.1 | XC3 | -1 | F |  | 1 | 1 | 0.7 | 1800 | -1.7 | 17.2 | 25.2 | 5.223837 | 1997 | 2021 | 24 | 40 | 8.164966 | 17.2 | 5.223837 | 8.164966 | 1.563021
79 | 19.2 | XC3 | -1 | F |  | 1 | 1 | 0.7 | 1800 | -1.7 | 21.7 | 29.7 | 3.950796 | 1997 | 2021 | 24 | 40 | 8.164966 | 21.7 | 3.950796 | 8.164966 | 2.066664
80 | 19.3 | XC3 | -1 | F |  | 1 | 1 | 0.7 | 1800 | -1.7 | 33.1 | 41.1 | 2.274257 | 1997 | 2021 | 24 | 30 | 6.123724 | 33.1 | 2.274257 | 6.123724 | 2.692627
81 | 19.4 | XC1 | 0 | B |  | 1 | 1 | 0.7 | 1800 | -1.7 | 24 | 32 | 3.480291 | 1997 | 2021 | 24 | 1 | 0.2041241 | 24 | 3.480291 | 0.2041241 | 0.05865146
82 | 19.5 | XC3 | 0 | D |  | 1 | 1 | 0.7 | 1800 | -1.7 | 24 | 32 | 3.480291 | 1997 | 2021 | 24 | 3 | 0.6123724 | 24 | 3.480291 | 0.6123724 | 0.1759544
83 | 20.1 | XC3 | -1 | F |  | 0.7 | 1 | 0.7 | 1800 | -1.7 | 17.5 | 25.5 | 5.119791 | 1984 | 2022 | 38 | 80 | 12.97771 | 17.5 | 5.119791 | 12.97771 | 2.534813
84 | 20.2 | XC1 | 0 | G |  | 0.7 | 1 | 0.7 | 1800 | -1.7 | 17.5 | 25.5 | 5.119791 | 1984 | 2022 | 38 | 18 | 2.919986 | 17.5 | 5.119791 | 2.919986 | 0.570333
SITUACIÓN RELATIVA AL EDIFICIO
A |  | Pilares en fachada y contacto con el suelo
B |  | Pilares Interiores en contacto con el suelo
C |  | Pilares en muros en contacto con el suelo
D |  | Pilares y vigas exteriores protegidos de la lluvia
E |  | Pilares y vigas exteriores expuestos a la lluvia
F |  | Pilares y vigas en cámaras de aire bajo forjado sanitario
G |  | Pilares y vigas interiores
ORIENTACIÓN
N |  | Norte
S |  | Sur
E |  | Este
0 |  | Oeste
NSEO-exento
I |  | Interior
NIVEL EN EL EDIFICIO
-1 |  | Sótan o semisótano
0 |  | Planta baja
1 |  | Primera
2… |  | Segunda
AMBIENTES DE EXPOSICIÓN
XC1 | Seco o permanentemente húmedo. Dentro de los edificios |  |  |  |  | 1 µA/cm2
XC2 | Húmedo. Raramente seco. En contacto con agua o enterrados en suelos no agresivos |  |  |  |  | 4 µA/cm2
XC3 | Humedad moderada. En el exterior protegidos de la lluvia |  |  |  |  | 2 µA/cm2
XC4 | Sequedad y humedad cíclicos. En el exterior expuestos a la lluvia |  |  |  |  | 5 µA/cm2
Los elelmentos del edificio de Rojales, se consideran en envolvente

## Datos art
Building Information | [6 empty] | Code carbonation | [6 empty] | Age |  |  | Real carbonation |  |  |  |  | Rate
Number | Element | Exposition | Nivel | Position | orientación | Distancia mar | Cenv | Cair | a | b | fck | fcm | Kap,carb | t0 | tf | age | c | Kco2 | fck | Kap,carb | K co2 | Kco2/Kap,carb
1 | 1.1 | XC3 | 0 | A | N | 0.1 | 1 | 0.7 | 1800 | -1.7 | 21.9 | 29.9 | 3.905976 | 1970 | 2014 | 44 | 45 | 6.784005 | 21.9 | 3.91 | 6.78 | 1.734015
2 | 1.2 | XC3 | 0 | A | S | 0.1 | 1 | 0.7 | 1800 | -1.7 | 26.6 | 34.6 | 3.047482 | 1970 | 2014 | 44 | 50 | 7.537784 | 26.6 | 3.05 | 7.54 | 2.472131
3 | 2.1 | XC1 | -1 | B | I | 5 | 1 | 1 | 1800 | -1.7 | 45.3 | 53.3 | 2.088509 | 2003 | 2012 | 9 | 10 | 3.333333 | 45.3 | 2.09 | 3.33 | 1.593301
4 | 2.2 | XC3 | -1 | A | O | 5 | 1 | 1 | 1800 | -1.7 | 61.1 | 69.1 | 1.343259 | 2003 | 2012 | 9 | 5 | 1.666667 | 61.1 | 1.34 | 1.67 | 1.246269
5 | 2.3 | XC1 | -1 | B | I | 5 | 1 | 1 | 1800 | -1.7 | 46.9 | 54.9 | 1.986093 | 2003 | 2012 | 9 | 10 | 3.333333 | 46.9 | 1.99 | 3.33 | 1.673367
6 | 2.4 | XC1 | -1 | B | I | 5 | 1 | 1 | 1800 | -1.7 | 47.9 | 55.9 | 1.926072 | 2003 | 2012 | 9 | 10 | 3.333333 | 47.9 | 1.93 | 3.33 | 1.725389
7 | 2.5 | XC2 | -1 | C | I | 5 | 0.3 | 1 | 1800 | -1.7 | 42.8 | 50.8 | 0.6798693 | 2003 | 2012 | 9 | 10 | 3.333333 | 42.8 | 0.68 | 3.33 | 4.897059
8 | 3.1 | XC1 | 0 | B | I | 11.67 | 1 | 0.7 | 1800 | -1.7 | 12.3 | 20.3 | 7.544445 | 1980 | 2004 | 24 | 30 | 6.123724 | 12.3 | 7.54 | 6.12 | 0.8116711
9 | 3.2 | XC1 | 0 | B | I | 11.67 | 1 | 0.7 | 1800 | -1.7 | 18.9 | 26.9 | 4.675108 | 1980 | 2004 | 24 | 55 | 11.22683 | 18.9 | 4.68 | 11.23 | 2.399573
10 | 4.1 | XC3 | 0 | A | S | 0.77 | 1 | 0.7 | 1800 | -1.7 | 9.7 | 17.7 | 9.523926 | 1997 | 2006 | 9 | 85 | 28.33333 | 9.7 | 9.52 | 28.33 | 2.97584
11 | 4.2 | XC3 | 0 | A | E | 0.77 | 1 | 0.7 | 1800 | -1.7 | 12.6 | 20.6 | 7.358618 | 1997 | 2006 | 9 | 55 | 18.33333 | 12.6 | 7.36 | 18.33 | 2.490489
12 | 5.1 | XC3 | 0 | D | E | 0.12 | 1 | 0.7 | 1800 | -1.7 | 29.6 | 37.6 | 2.645765 | 1976 | 2001 | 25 | 20 | 4 | 29.6 | 2.65 | 4 | 1.509434
13 | 6.1 | XC3 | -1 | A | N | 0.31 | 1 | 0.7 | 1800 | -1.7 | 22.7 | 30.7 | 3.734524 | 1986 | 2005 | 19 | 45 | 10.32371 | 22.7 | 3.73 | 10.32 | 2.766756
14 | 6.2 | XC3 | -1 | A | N | 0.31 | 1 | 0.7 | 1800 | -1.7 | 23.8 | 31.8 | 3.517584 | 1986 | 2005 | 19 | 40 | 9.176629 | 23.8 | 3.52 | 9.18 | 2.607955
15 | 7.1 | XC3 | 0 | A | E | 0.23 | 1 | 0.7 | 1800 | -1.7 | 33 | 41 | 2.283694 | 1986 | 2006 | 20 | 25 | 5.59017 | 33 | 2.28 | 5.59 | 2.451754
16 | 7.2 | XC3 | 0 | A | N | 0.23 | 1 | 0.7 | 1800 | -1.7 | 46.2 | 54.2 | 1.420927 | 1986 | 2006 | 20 | 20 | 4.472136 | 46.2 | 1.42 | 4.47 | 3.147887
17 | 7.3 | XC4 | 5 | E | NSEO | 0.23 | 0.5 | 0.7 | 1800 | -1.7 | 35.6 | 43.6 | 1.028522 | 1986 | 2006 | 20 | 30 | 6.708204 | 35.6 | 1.03 | 6.71 | 6.514563
18 | 7.4 | XC4 | 5 | E | NSEO | 0.23 | 0.5 | 0.7 | 1800 | -1.7 | 40.5 | 48.5 | 0.8581824 | 1986 | 2006 | 20 | 25 | 5.59017 | 40.5 | 0.86 | 5.59 | 6.5
19 | 8.1 | XC3 | -1 | A | O | 11.67 | 1 | 0.7 | 1800 | -1.7 | 9.4 | 17.4 | 9.804757 | 1979 | 2007 | 28 | 65 | 12.28385 | 9.4 | 9.8 | 12.28 | 1.253061
20 | 8.2 | XC1 | -1 | B | I | 11.67 | 1 | 0.7 | 1800 | -1.7 | 12.2 | 20.2 | 7.608048 | 1979 | 2007 | 28 | 85 | 16.06349 | 12.2 | 7.61 | 16.06 | 2.110381
21 | 9.1 | XC3 | 0 | A | S | 6.67 | 1 | 0.7 | 1800 | -1.7 | 9.3 | 17.3 | 9.901299 | 1979 | 2007 | 28 | 50 | 9.449112 | 9.3 | 9.9 | 9.45 | 0.9545455
22 | 9.2 | XC3 | 0 | A | S | 6.67 | 1 | 0.7 | 1800 | -1.7 | 10.9 | 18.9 | 8.518938 | 1979 | 2007 | 28 | 45 | 8.504201 | 10.9 | 8.52 | 8.5 | 0.9976526
23 | 10.1 | XC1 | -1 | B | I | 0.11 | 1 | 0.7 | 1800 | -1.7 | 32.8 | 40.8 | 2.302758 | 1980 | 2019 | 39 | 18 | 2.882307 | 32.8 | 2.3 | 2.88 | 1.252174
24 | 10.2 | XC2 | -1 | C | I | 0.11 | 0.3 | 0.7 | 1800 | -1.7 | 21.8 | 29.8 | 1.178485 | 1980 | 2019 | 39 | 0 | 0 | 21.8 | 1.18 | 0 | 0
25 | 10.3 | XC3 | 0 | D | E | 0.11 | 1 | 0.7 | 1800 | -1.7 | 14.1 | 22.1 | 6.529857 | 1980 | 2019 | 39 | 77 | 12.32987 | 14.1 | 6.53 | 12.33 | 1.888208
26 | 10.4 | XC3 | 5 | D | I | 0.11 | 1 | 0.7 | 1800 | -1.7 | 11.8 | 19.8 | 7.871178 | 1980 | 2019 | 39 | 51 | 8.166536 | 11.8 | 7.87 | 8.17 | 1.038119
27 | 10.5 | XC4 | 6 | E | S | 0.11 | 0.5 | 0.7 | 1800 | -1.7 | 16.7 | 24.7 | 2.702438 | 1980 | 2019 | 39 | 55 | 8.807048 | 16.7 | 2.7 | 8.81 | 3.262963
28 | 11.1 | XC3 | 0 | A |  | 1.32 | 1 | 0.7 | 1800 | -1.7 | 11 | 19 | 8.442857 | 1962 | 2020 | 58 | 84 | 11.02974 | 11 | 8.44 | 11.03 | 1.306872
29 | 11.2 | XC3 | 0 | A |  | 1.32 | 1 | 0.7 | 1800 | -1.7 | 11.8 | 19.8 | 7.871178 | 1962 | 2020 | 58 | 92 | 12.08019 | 11.8 | 7.87 | 12.08 | 1.534943
30 | 11.3 | XC1 | 0 | B |  | 1.32 | 1 | 0.7 | 1800 | -1.7 | 12.2 | 20.2 | 7.608048 | 1962 | 2020 | 58 | 58 | 7.615773 | 12.2 | 7.61 | 7.62 | 1.001314
31 | 11.4 | XC3 | 0 | A |  | 1.32 | 1 | 0.7 | 1800 | -1.7 | 10.5 | 18.5 | 8.834431 | 1962 | 2020 | 58 | 35 | 4.595725 | 10.5 | 8.83 | 4.6 | 0.5209513
32 | 11.5 | XC3 | 1 | D |  | 1.32 | 1 | 0.7 | 1800 | -1.7 | 3.7 | 11.7 | 19.25106 | 1962 | 2020 | 58 | 85 | 11.16105 | 3.7 | 19.25 | 11.16 | 0.5797403
33 | 11.6 | XC3 | 2 | D |  | 1.32 | 1 | 0.7 | 1800 | -1.7 | 10.4 | 18.4 | 8.916209 | 1962 | 2020 | 58 | 96 | 12.60542 | 10.4 | 8.92 | 12.61 | 1.413677
34 | 11.7 | XC3 | 3 | D |  | 1.32 | 1 | 0.7 | 1800 | -1.7 | 8.8 | 16.8 | 10.40746 | 1962 | 2020 | 58 | 57 | 7.484467 | 8.8 | 10.41 | 7.48 | 0.7185399
35 | 11.8 | XC3 | 4 | D |  | 1.32 | 1 | 0.7 | 1800 | -1.7 | 9 | 17 | 10.20017 | 1962 | 2020 | 58 | 87 | 11.42366 | 9 | 10.2 | 11.42 | 1.119608
36 | 12.1 | XC1 | -1 | B |  | 37.64 | 1 | 0.7 | 1800 | -1.7 | 8.4 | 16.4 | 10.84266 | 1978 | 2020 | 42 | 78 | 12.03566 | 8.4 | 10.84 | 12.04 | 1.110701
37 | 12.2 | XC1 | -1 | B |  | 37.64 | 1 | 0.7 | 1800 | -1.7 | 7.3 | 15.3 | 12.20099 | 1978 | 2020 | 42 | 105 | 16.20185 | 7.3 | 12.2 | 16.2 | 1.327869
38 | 12.3 | XC1 | -1 | B |  | 37.64 | 1 | 0.7 | 1800 | -1.7 | 5.6 | 13.6 | 14.90577 | 1978 | 2020 | 42 | 85 | 13.11578 | 5.6 | 14.91 | 13.12 | 0.8799463
39 | 12.4 | XC1 | -1 | B |  | 37.64 | 1 | 0.7 | 1800 | -1.7 | 11.5 | 19.5 | 8.078146 | 1978 | 2020 | 42 | 70 | 10.80123 | 11.5 | 8.08 | 10.8 | 1.336634
40 | 13.1 | XC2 | -1 | C |  | 0.5 | 0.3 | 0.7 | 1800 | -1.7 | 22.6 | 30.6 | 1.126589 | 1978 | 2020 | 42 | 22 | 3.394674 | 22.6 | 1.13 | 3.39 | 3
41 | 13.2 | XC1 | -1 | B |  | 0.5 | 1 | 0.7 | 1800 | -1.7 | 28.2 | 36.2 | 2.822058 | 1978 | 2020 | 42 | 40 | 6.172134 | 28.2 | 2.82 | 6.17 | 2.187943
42 | 13.3 | XC3 | 0 | D |  | 0.5 | 1 | 0.7 | 1800 | -1.7 | 45.1 | 53.1 | 1.471329 | 1978 | 2020 | 42 | 18 | 2.77746 | 45.1 | 1.47 | 2.78 | 1.891156
43 | 13.4 | XC3 | 0 | D |  | 0.5 | 1 | 0.7 | 1800 | -1.7 | 36.3 | 44.3 | 2.002093 | 1978 | 2020 | 42 | 17 | 2.623157 | 36.3 | 2 | 2.62 | 1.31
44 | 13.5 | XC3 | 0 | D |  | 0.5 | 1 | 0.7 | 1800 | -1.7 | 41.2 | 49.2 | 1.675058 | 1978 | 2020 | 42 | 14 | 2.160247 | 41.2 | 1.68 | 2.16 | 1.285714
45 | 13.6 | XC3 | 0 | D |  | 0.5 | 1 | 0.7 | 1800 | -1.7 | 35.7 | 43.7 | 2.049048 | 1978 | 2020 | 42 | 23 | 3.548977 | 35.7 | 2.05 | 3.55 | 1.731707
46 | 13.7 | XC3 | 0 | D |  | 0.5 | 1 | 0.7 | 1800 | -1.7 | 41.4 | 49.4 | 1.663546 | 1978 | 2020 | 42 | 18 | 2.77746 | 41.4 | 1.66 | 2.78 | 1.674699
47 | 13.8 | XC4 | 5 | E |  | 0.5 | 0.5 | 0.7 | 1800 | -1.7 | 21.7 | 29.7 | 1.975398 | 1978 | 2020 | 42 | 58 | 8.949594 | 21.7 | 1.98 | 8.95 | 4.520202
48 | 14.1 | XC1 | -1 | B |  | 4 | 1 | 0.7 | 1800 | -1.7 | 16.5 | 24.5 | 5.480096 | 1960 | 2020 | 60 | 48 | 6.196773 | 16.5 | 5.48 | 6.2 | 1.131387
49 | 14.2 | XC1 | -1 | B |  | 4 | 1 | 0.7 | 1800 | -1.7 | 12.3 | 20.3 | 7.544445 | 1960 | 2020 | 60 | 35 | 4.518481 | 12.3 | 7.54 | 7.54 | 1
50 | 14.3 | XC1 | -1 | B |  | 4 | 1 | 0.7 | 1800 | -1.7 | 12.1 | 20.1 | 7.672506 | 1960 | 2020 | 60 | 29 | 3.743884 | 12.1 | 7.67 | 3.74 | 0.4876141
51 | 14.4 | XC3 | 0 | D |  | 4 | 1 | 0.7 | 1800 | -1.7 | 13.1 | 21.1 | 7.064645 | 1960 | 2020 | 60 | 49 | 6.325873 | 13.1 | 7.064645 | 6.325873 | 0.8954268
52 | 14.5 | XC3 | 0 | D |  | 4 | 1 | 0.7 | 1800 | -1.7 | 11.3 | 19.3 | 8.220971 | 1960 | 2020 | 60 | 21 | 2.711088 | 11.3 | 8.220971 | 2.711088 | 0.3297771
53 | 14.6 | XC1 | 0 | G |  | 4 | 1 | 0.7 | 1800 | -1.7 | 17.7 | 25.7 | 5.052243 | 1960 | 2020 | 60 | 12 | 1.549193 | 17.7 | 5.052243 | 1.549193 | 0.3066348
54 | 14.7 | XC3 | 0 | D |  | 4 | 1 | 0.7 | 1800 | -1.7 | 18.4 | 26.4 | 4.826628 | 1960 | 2020 | 60 | 25 | 3.227486 | 18.4 | 4.826628 | 3.227486 | 0.6686834
55 | 14.8 | XC3 | 0 | E |  | 4 | 0.5 | 0.7 | 1800 | -1.7 | 12.5 | 20.5 | 3.709873 | 1960 | 2020 | 60 | 71 | 9.166061 | 12.5 | 3.709873 | 9.166061 | 2.470721
56 | 14.9 | XC1 | 1 | G |  | 4 | 1 | 0.7 | 1800 | -1.7 | 11.3 | 19.3 | 8.220971 | 1960 | 2020 | 60 | 12 | 1.549193 | 11.3 | 8.220971 | 1.549193 | 0.1884441
57 | 14,10 | XC3 | 1 | E |  | 4 | 0.5 | 0.7 | 1800 | -1.7 | 7 | 15 | 6.309361 | 1960 | 2020 | 60 | 66 | 8.520563 | 7 | 6.309361 | 8.520563 | 1.350464
58 | 14.11 | XC3 | 4 | E |  | 4 | 0.5 | 0.7 | 1800 | -1.7 | 13.2 | 21.2 | 3.504044 | 1960 | 2020 | 60 | 109 | 14.07184 | 13.2 | 3.504044 | 14.07184 | 4.015885
59 | 14.12 | XC1 | 4 | G |  | 4 | 1 | 0.7 | 1800 | -1.7 | 12.6 | 20.6 | 7.358618 | 1960 | 2020 | 60 | 19 | 2.452889 | 12.6 | 7.358618 | 2.452889 | 0.3333356
60 | 14.13 | XC3 | 4 | E |  | 4 | 0.5 | 0.7 | 1800 | -1.7 | 12.9 | 20.9 | 3.589979 | 1960 | 2020 | 60 | 68 | 8.778762 | 12.9 | 3.589979 | 8.778762 | 2.445352
61 | 15.1 | XC2 | -1 | C |  | 6 | 0.3 | 0.7 | 1800 | -1.7 | 24.7 | 32.7 | 1.006377 | 1982 | 2020 | 38 | 0 | 0 | 24.7 | 1.006377 | 0 | 0
62 | 15.2 | XC2 | -1 | C |  | 6 | 0.3 | 0.7 | 1800 | -1.7 | 23.7 | 31.7 | 1.060941 | 1982 | 2020 | 38 | 0 | 0 | 23.7 | 1.060941 | 0 | 0
63 | 15.3 | XC2 | -1 | C |  | 6 | 0.3 | 0.7 | 1800 | -1.7 | 22.5 | 30.5 | 1.132875 | 1982 | 2020 | 38 | 0 | 0 | 22.5 | 1.132875 | 0 | 0
64 | 15.4 | XC2 | -1 | C |  | 6 | 0.3 | 0.7 | 1800 | -1.7 | 20.1 | 28.1 | 1.30224 | 1982 | 2020 | 38 | 15 | 2.433321 | 20.1 | 1.30224 | 2.433321 | 1.868566
65 | 15.5 | XC2 | -1 | C |  | 6 | 0.3 | 0.7 | 1800 | -1.7 | 18.1 | 26.1 | 1.476396 | 1982 | 2020 | 38 | 0 | 0 | 18.1 | 1.476396 | 0 | 0
66 | 15.6 | XC2 | -1 | C |  | 6 | 0.3 | 0.7 | 1800 | -1.7 | 19.5 | 27.5 | 1.350909 | 1982 | 2020 | 38 | 0 | 0 | 19.5 | 1.350909 | 0 | 0
67 | 16.1 | XC3 | -1 | F | NS | 0.4 | 1 | 0.7 | 1800 | -1.7 | 37.7 | 45.7 | 1.898948 | 1985 | 2021 | 36 | 19 | 3.166667 | 37.7 | 1.898948 | 3.166667 | 1.66759
68 | 16.2 | XC3 | -1 | F | N | 0.4 | 1 | 0.7 | 1800 | -1.7 | 25.5 | 33.5 | 3.219544 | 1985 | 2021 | 36 | 49 | 8.166667 | 25.5 | 3.219544 | 8.166667 | 2.536591
69 | 17.1 | XC3 | -1 | F | E | 19 | 1 | 0.7 | 1800 | -1.7 | 48 | 56 | 1.34416 | 1975 | 2021 | 46 | 25 | 3.686049 | 48 | 1.34416 | 3.686049 | 2.74227
70 | 17.2 | XC3 | -1 | F |  | 19 | 1 | 0.7 | 1800 | -1.7 | 39.2 | 47.2 | 1.797501 | 1975 | 2021 | 46 | 38 | 5.602794 | 39.2 | 1.797501 | 5.602794 | 3.116991
71 | 17.3 | XC3 | -1 | F |  | 19 | 1 | 0.7 | 1800 | -1.7 | 26.9 | 34.9 | 3.003083 | 1975 | 2021 | 46 | 76 | 11.20559 | 26.9 | 3.003083 | 11.20559 | 3.731362
72 | 17.4 | XC3 | -1 | F | E | 19 | 1 | 0.7 | 1800 | -1.7 | 18.9 | 26.9 | 4.675108 | 1975 | 2021 | 46 | 57 | 8.404192 | 18.9 | 4.675108 | 8.404192 | 1.797646
73 | 17.5 | XC3 | -1 | F |  | 19 | 1 | 0.7 | 1800 | -1.7 | 23.4 | 31.4 | 3.5941 | 1975 | 2021 | 46 | 42 | 6.192562 | 23.4 | 3.5941 | 6.192562 | 1.72298
74 | 17.6 | XC3 | -1 | F |  | 19 | 1 | 0.7 | 1800 | -1.7 | 17.3 | 25.3 | 5.188785 | 1975 | 2021 | 46 | 65 | 9.583727 | 17.3 | 5.188785 | 9.583727 | 1.847008
75 | 18.1 | XC3 | -1 | F |  | 0.4 | 1 | 0.7 | 1800 | -1.7 | 37.7 | 45.7 | 1.898948 | 1985 | 2022 | 37 | 19 | 3.123581 | 37.7 | 1.898948 | 3.123581 | 1.644901
76 | 18.2 | XC3 | -1 | F |  | 0.4 | 1 | 0.7 | 1800 | -1.7 | 25.5 | 33.5 | 3.219544 | 1985 | 2022 | 37 | 49 | 8.05555 | 25.5 | 3.219544 | 8.05555 | 2.502078
77 | 18.3 | XC1 | 0 | G |  | 0.4 | 1 | 0.7 | 1800 | -1.7 | 31.6 | 39.6 | 2.422639 | 1985 | 2022 | 37 | 10 | 1.64399 | 31.6 | 2.422639 | 1.64399 | 0.6785946
78 | 19.1 | XC3 | -1 | F |  | 1 | 1 | 0.7 | 1800 | -1.7 | 17.2 | 25.2 | 5.223837 | 1997 | 2021 | 24 | 40 | 8.164966 | 17.2 | 5.223837 | 8.164966 | 1.563021
79 | 19.2 | XC3 | -1 | F |  | 1 | 1 | 0.7 | 1800 | -1.7 | 21.7 | 29.7 | 3.950796 | 1997 | 2021 | 24 | 40 | 8.164966 | 21.7 | 3.950796 | 8.164966 | 2.066664
80 | 19.3 | XC3 | -1 | F |  | 1 | 1 | 0.7 | 1800 | -1.7 | 33.1 | 41.1 | 2.274257 | 1997 | 2021 | 24 | 30 | 6.123724 | 33.1 | 2.274257 | 6.123724 | 2.692627
81 | 19.4 | XC1 | 0 | B |  | 1 | 1 | 0.7 | 1800 | -1.7 | 24 | 32 | 3.480291 | 1997 | 2021 | 24 | 1 | 0.2041241 | 24 | 3.480291 | 0.2041241 | 0.05865146
82 | 19.5 | XC3 | 0 | D |  | 1 | 1 | 0.7 | 1800 | -1.7 | 24 | 32 | 3.480291 | 1997 | 2021 | 24 | 3 | 0.6123724 | 24 | 3.480291 | 0.6123724 | 0.1759544
83 | 20.1 | XC3 | -1 | F |  | 0.7 | 1 | 0.7 | 1800 | -1.7 | 17.5 | 25.5 | 5.119791 | 1984 | 2022 | 38 | 80 | 12.97771 | 17.5 | 5.119791 | 12.97771 | 2.534813
84 | 20.2 | XC1 | 0 | G |  | 0.7 | 1 | 0.7 | 1800 | -1.7 | 17.5 | 25.5 | 5.119791 | 1984 | 2022 | 38 | 18 | 2.919986 | 17.5 | 5.119791 | 2.919986 | 0.570333
Los elelmentos del edificio de Rojales, se consideran en envolvente

## Informe de compatibilidad
Informe de compatibilidad para SCB.19-20.Notas_Super_Lista.xls
Ejecutar el 08/02/2020 14:06
Las siguientes características de este libro no son compatibles con versiones anteriores de Excel. Estas características podrían perderse o degradarse si guarda el libro con un formato de archivo anterior.
Pérdida menor de fidelidad | Nº de apariciones
Algunas celdas o estilos de este libro contienen un formato no admitido en el formato de archivo seleccionado. Estos formatos se convertirán al formato más cercano disponible. | 41